## Musterausschreigungstexte FGDA
Musterausschreibungstexte FGDA | [5 empty] | 29.09.2021
Ordnungszahl(komplett) | Bezeichnung | Art | Menge | Einheit | Preis | Gesamt | Budget | Gesamt MwSt. | Budget MwSt. | Mehrwertsteuer % | Mit Gesamtpreis
01 | Fremdprüfung Mineralik Basisabdichtung | LV |  |  |  | 0 |  | 0 | 0 | 19% | Ja
Abkürzungsverzeichnis:
Abkürzungsverzeichnis: AG Auftraggeber, hier: Bauherr AN Auftragnehmer, hier: ausführendes (Bau-) Unternehmen, welches die Abdichtungskomponenten ausführt BQS Bundeseinheitlicher Qualitätsstandard DGGT Deutsche Gesellschaft für Geotechnik e.V. DIN Deutsches Institut für Normung EN Europäische Norm (Europäisches Komitee für Normung CEN) EP Eigenprüfung (qualitätssichernde Stelle des ausführenden Unternehmens) EPr. Einheitspreis GDA Arbeitskreis 6.1 - Geotechnik der Deponien der Deutschen Gesellschaft für Geotechnik e.V. (DGGT) GTD Geosynthetische Tondichtungsbahn EUR Euro FP Fremdprüfung (unabhängige und akkreditierte fremdprüfende Stelle) FÜ Fremdüberwachung, qualitätssichernde Stelle bei der Produktion von Abdichtungskomponenten bzw. -materialien ISO Internationale Organisation für Normung KDB Kunststoffdichtungsbahn km Kilometer LAGA Länderarbeitsgemeinschaft Abfall QM Qualitätsmanagement QMP Qualitätsmanagementplan L-IS Leiter der Inspektionsstelle L-PL Leiter des Prüflaboratoriums vFP verantwortlicher Fremdprüfer FPVO Fremdprüfer vor Ort Stck Stück Std Stunde Mt Monat RuK Erweichungspunkt Ring und Kugel
|  | Dokument | [7 empty] | 19% | Nein
01. 1 | Technische Bearbeitung | Bereich |  |  |  | 0 |  | 0 | 0 | 19% | Ja
01.1.01 | Aufgaben vor Baubeginn | Abschnitt |  |  |  | 0 |  | 0 | 0 | 19% | Ja
Kalkulationsgrundlage:
Kalkulationsgrundlage: Im Regelfall ca. 1-2 Arbeitstage zum Nachweis.
|  | Text | [5 empty] | 0 | 0 | 19% | Nein
01.1.01.1 | Prüfung des Qualitätsmanagementplan
Prüfung des Qualitätsmanagementplan (QMP) möglichst vor Veröffentlichung der Ausschreibung
|  | Position | 1 | Std |  | 0 |  | 0 | 0 | 19% | Ja
Kalkulationsgrundlage:
Kalkulationsgrundlage: Prüfung je Schicht und Einbaumaterial einer Eignungsprüfung inkl. schriftl. Bewertung -> erfahrungsgemäß je Eignungsprüfung im Regelfall ca. 2-8 Std. je Schicht und Einbaumaterial
|  | Text | [5 empty] | 0 | 0 | 19% | Nein
01.1.01.2 | Prüfung Eignungsprüfung
Prüfung der Ergebnisse der Eignungsprüfungen auf Vollständigkeit und Bewertung der Eignung der für den Einbau vorgesehenen Baustoffe. Prüfung je Schicht und Einbaumaterial.
|  | Position | 1 | Std |  | 0 |  | 0 | 0 | 19% | Ja
Kalkulationsgrundlage:
Kalkulationsgrundlage: Prüfung je Standsicherheitsnachweis inkl. schriftllicher Bewertung -> erfahrungsgemäß je Standsicherheitsnachweis 4-8 Std.
|  | Text | [5 empty] | 0 | 0 | 19% | Nein
01.1.01.3 | Prüfung Standsicherheitsnachweis
Prüfung der zum Nachweis der Standsicherheit vorgelegten Ergebnisse der Laborversuche auf Vollständigkeit und Plausibilität.
|  | Position | 1 | Std |  | 0 |  | 0 | 0 | 19% | Ja
Kalkulationsgrundlage:
Kalkulationsgrundlage: Prüfung je Prüfplan inkl. schriftllicher Bewertung -> erfahrungsgemäß je Prüfplan 1-4 Std.
|  | Text | [5 empty] | 0 | 0 | 19% | Nein
01.1.01.4 | Prüfung des Prüfplan AN
Prüfung eines vom Auftragnehmer vorgeschlagenen Prüfplans mit statistischen Prüfkriterien nach GDA E 5-8.
|  | Position | 1 | Std |  | 0 |  | 0 | 0 | 19% | Ja
Kalkulationsgrundlage:
Kalkulationsgrundlage: Je Probefeld, 3 Ortstermine (Einbautage), davon 2 Termine Halbtages und ein Termin Ganztag.
|  | Text | [5 empty] | 0 | 0 | 19% | Nein
01.1.01.5 | Beleitung des Probefeldeinbaus vFP Halbtagessatz
Begleitung des Probefeldbaus durch den verantwortlichen Fremdprüfer. Halbtagessatz vFP
|  | Position | 2 | St |  | 0 |  | 0 | 0 | 19% | Ja
Kalkulationsgrundlage:
Kalkulationsgrundlage: Je Probefeld, 3 Ortstermine (Einbautage), davon 2 Termine Halbtages und ein Termin Ganztag.
|  | Text | [5 empty] | 0 | 0 | 19% | Nein
01.1.01.6 | Beleitung des Probefeldeinbaus vFP Tagessatz
Begleitung des Probefeldbaus durch den verantwortlichen Fremdprüfer. Tagessatz vFP
|  | Position | 1 | St |  | 0 |  | 0 | 0 | 19% | Ja
Kalkulationsgrundlage:
Kalkulationsgrundlage: je Probefeld erfahrungsgemäß 4 h.
|  | Text | [5 empty] | 0 | 0 | 19% | Nein
01.1.01.7 | Prüfung Probefeld Eignungsprüfung
Prüfung der Übereinstimmung der in den Eignungsprüfungen untersuchten mineralischen Baustoffe mit denen des Probefeldes
|  | Position | 1 | Std |  | 0 |  | 0 | 0 | 19% | Ja
Kalkulationsgrundlage:
Kalkulationsgrundlage: je Freigabeempfehlung erfahrungsgemäß ein Arbeitstag.
|  | Text | [5 empty] | 0 | 0 | 19% | Nein
01.1.01.8 | Freigabeempfehlung Einbauvorschlag
Stellungnahme und Freigabeempfehlung des von der Baufirma aus den Ergebnissen des Probefeldes abgeleiteten Einbauvorschlages. In 5-facher Ausfertigung.
|  | Position | 1 | Std |  | 0 |  | 0 | 0 | 19% | Ja
01.1.02 | Aufgaben während der Bauphase | Abschnitt |  |  |  | 0 |  | 0 | 0 | 19% | Ja
Hinweis:
nur nach gesonderter Aufforderung durch den Bauherrn/ Bauleitung.
|  | Text | [5 empty] | 0 | 0 | 19% | Nein
01.1.02.1 | Prüfung Eignungsprüfung
Prüfung der Übereinstimmung der in den Eignungsprüfungen untersuchten mineralischen Baustoffe mit denen der Bauausführung (z. B. auch durch Kontrollprüfungen im Rahmen der Materialanlieferung)
|  | Position | 1 | Std |  | 0 |  | 0 | 0 | 19% | Ja
Kalkulationsgrundlage:
Kalkulationsgrundlage: je Arbeitstag erfahrungsgemäß 1 h durch FPvO.
|  | Text | [5 empty] | 0 | 0 | 19% | Nein
01.1.02.2 | Dokumentation Beprobung
Dokumentation der Beprobung durch Eintrag von Ergebnissen in laufend aktualisierte Listen und Markierung der Entnahmestellen in Lageplänen.
|  | Position | 1 | Std |  | 0 |  | 0 | 0 | 19% | Ja
Kalkulationsgrundlage:
Kalkulationsgrundlage: je 2.000 m² und Schicht erfahrungsgemäß 0,5 h durch FPvO.
|  | Text | [5 empty] | 0 | 0 | 19% | Nein
01.1.02.3 | Freigabeempfehlung
Freigabeempfehlung auf der Basis der Ergebnisse der Eigen- und Fremdprüfung je Einbauschicht und Baufeld bzw. Teilfläche.
|  | Position | 1 | Std |  | 0 |  | 0 | 0 | 19% | Ja
Kalkulationsgrundlage:
Kalkulationsgrundlage: Gesamtaufwand erfahrungsgemäß 2 Arbeitstage durch vFP.
|  | Text | [5 empty] | 0 | 0 | 19% | Nein
01.1.02.4 | Fortschreibung QMP
Fachtechnische Fortschreibung des Qualitätsmanagementplan (QMP) je erforderlicher Änderung bzw. Anpassung.
|  | Position | 1 | Std |  | 0 |  | 0 | 0 | 19% | Ja
01.1.03 | Aufgaben nach Fertigstellung | Abschnitt |  |  |  | 0 |  | 0 | 0 | 19% | Ja
Hinweis:
nur nach gesonderter Aufforderung durch den Bauherrn/ Bauleitung.
|  | Text | [5 empty] | 0 | 0 | 19% | Nein
01.1.03.1 | Mitwirkung bei Freigaben
Mitwirken bei Freigaben fertig hergestellter FIächen in Abstimmung mit dem AG und der zuständigen Behörde. Abrechnung je Einbauschicht.
|  | Position | 1 | Std |  | 0 |  | 0 | 0 | 19% | Ja
Kalkulationsgrundlage:
Kalkulationsgrundlage: Gesamtaufwand erfahrungsgemäß 60 h vFP.
|  | Text | [5 empty] | 0 | 0 | 19% | Nein
01.1.03.2 | Erstellung Schlussdokumentation
Erarbeitung der Schlussdokumentation mit allen Ergebnissen der Qualitätsüberwachung und deren Beurteilung in einem abschließenden Bericht für die Abnahme gemäß GDA E 5-1. In 5-facher Ausfertigung.
|  | Position | 1 | Std |  | 0 |  | 0 | 0 | 19% | Ja
01.1.04 | Zusätzliche Aufgaben | Abschnitt |  |  |  | 0 |  | 0 | 0 | 19% | Ja
Hinweis:
Hinweis: nur nach gesonderter Aufforderung durch den Bauherrn/ Bauleitung.
|  | Text | [5 empty] | 0 | 0 | 19% | Nein
01.1.04.1 | Mitwirkung Aufstellung QMP
Mitwirken bei der Aufstellung des Qualitätsmanagementplan (QMP).
|  | Position | 1 | Std |  | 0 |  | 0 | 0 | 19% | Ja
Hinweis:
Hinweis: nur nach gesonderter Aufforderung durch den Bauherrn/ Bauleitung.
|  | Text | [5 empty] | 0 | 0 | 19% | Nein
01.1.04.2 | Prüfung Ausführungsplanung
Prüfung der Ausführungsplanung auf die Anforderungen an das Qualitätsmanagement nach BQS und deren Normen und Richtlinien unter Berücksichtigung der Funktionalität des Abdichtungssystems.
|  | Position | 1 | Std |  | 0 |  | 0 | 0 | 19% | Ja
Hinweis:
Hinweis: nur nach gesonderter Aufforderung durch den Bauherrn/ Bauleitung.
|  | Text | [5 empty] | 0 | 0 | 19% | Nein
01.1.04.3 | Stellungnahme zur Ausführung
Fachtechnische Prüfungen und Stellungnahmen zu Ausführungs- oder Verfahrensvorschlägen in Bezug auf die Qualität, wie beispielsweise Beurteilung von Änderungen des Bauablaufes im Hinblick auf die Sicherstellung der Qualität, Beurteilung eventuell erforderlicher Maßnahmen zum Qualitätserhalt halbfertiger Bauleistungen. Einschließlich fachtechnische Beurteilung des von der Baufirma vorzulegenden Sanierungsvorschlages bei unzureichender Qualität. In 5-facher Ausfertigung.
|  | Position | 1 | Std |  | 0 |  | 0 | 0 | 19% | Ja
01.02 | Versuchsfeld | Bereich |  |  |  | 0 |  | 0 | 0 | 19% | Ja
01.02.01 | Geologische/ technische Barriere | Abschnitt |  |  |  | 0 |  | 0 | 0 | 19% | Ja
01.02.01.1 | Trockendichte/ Verdichtungsgrad
Bestimmung der Trockendichte/ Verdichtungsgrad gemäß DIN 18125-2. Regelbeprobungsumfang an mindestens 4 Stellen aus jeder Schüttlage oder gemäß QMP.
|  | Position | 1 | Stck |  | 0 |  | 0 | 0 | 19% | Ja
01.02.01.2 | Wassergehaltsbestimmung
Wassergehaltsbestimmung gemäß DIN EN ISO 17892-1. Regelbeprobungsumfang an mindestens 4 Stellen aus jeder Schüttlage oder gemäß QMP.
|  | Position | 1 | Stck |  | 0 |  | 0 | 0 | 19% | Ja
01.02.01.3 | Wasserdurchlässigkeit
Bestimmung der Wasserdurchlässigkeit gemäß DIN EN ISO 17892-11. Im Versuchszylinder mit Standrohren (ZY - Versuch) oder Druckerzeuger/ Triaxialzelle (TX - Versuch) nach Wahl des AN. Regelbeprobungsumfang an mindestens 4 Stellen aus jeder Schüttlage und jeweils eine Probe im Bereich der Fugen zwischen den Schüttlagen oder gemäß QMP.
|  | Position | 1 | Stck |  | 0 |  | 0 | 0 | 19% | Ja
01.02.01.4 | Wasserdurchlässigkeit
Bestimmung der Wasserdurchlässigkeit gemäß DIN EN ISO 17892-11. In der Triaxialzelle (TX - Versuch). Einschließlich Messung der Zu- und Einlaufmenge bis zum Nachweis der Kontinuität. Ausführung nur auf gesonderter Anforderung des Bauherrn/ Bauleitung.
|  | Position | 1 | Stck |  | 0 |  | 0 | 0 | 19% | Nein
01.02.01.5 | Komb. Sieb- u.Sedimentationsanalyse
Ermittlung der Korngrößenverteilung gemäß DIN EN ISO 17892-4 durch kombinierte Sieb- und Sedimentationsanalyse. Regelbeprobungsumfang mindestens eine Untersuchung je Schüttlage oder gemäß QMP.
|  | Position | 1 | Stck |  | 0 |  | 0 | 0 | 19% | Ja
01.02.01.6 | Korngrößenverteilung Sedimentation
Ermittlung der Korngrößenverteilung gemäß DIN EN ISO 17892-4 durch Sedimentationsanalyse. Regelbeprobungsumfang mindestens eine Untersuchung je Schüttlage oder gemäß QMP.
|  | Position | 1 | Stck |  | 0 |  | 0 | 0 | 19% | Nein
01.02.01.7 | Zustandsgrenzen
Bestimmung der Zustandsgrenzen (Konsistenzgrenzen) gemäß DIN EN ISO 17892-12 (Fließ- und Ausrollgrenze) und DIN 18122-2 (Schrumpfgrenze). Regelbeprobungsumfang mindestens eine Untersuchung je Schüttlage oder gemäß QMP.
|  | Position | 1 | Stck |  | 0 |  | 0 | 0 | 19% | Ja
01.02.01.8 | Wasseraufnahmevermögen
Bestimmung des Wasseraufnahmevermögens gemäß DIN 18132. Regelbeprobungsumfang mindestens eine Untersuchung je Schüttlage oder gemäß QMP.
|  | Position | 1 | Stck |  | 0 |  | 0 | 0 | 19% | Ja
01.02.01.9 | Zusatz zur Homogenitätsprüfung
Zusätzliche Prüfungen zur Homogenitätsprüfung: Wassergehaltsbestimmung gemäß DIN EN ISO 17892-1 und Bestimmung des Wasseraufnahmevermögens gemäß DIN 18132. Regelbeprobungsumfang je Schüttlage mindestens 5 Stichproben gemäß GDA E 3-5 oder gemäß QMP.
|  | Position | 1 | Stck |  | 0 |  | 0 | 0 | 19% | Ja
01.02.01.10 | Carbonatgehalt
Bestimmung des Carbonatgehalts gem. DIN 18129. Beprobungsumfang gemäß QMP.
|  | Position | 1 | Stck |  | 0 |  | 0 | 0 | 19% | Ja
01.02.01.11 | Glühverlust
Bestimmung des Glühverlusts (organische Bestandteile) gemäß DIN 18128. Beprobungsumfang gemäß QMP.
|  | Position | 1 | Stck |  | 0 |  | 0 | 0 | 19% | Ja
01.02.02 | Mineralische Dichtung | Abschnitt |  |  |  | 0 |  | 0 | 0 | 19% | Ja
01.02.02.1 | Trockendichte/ Verdichtungsgrad
Bestimmung der Trockendichte/ Verdichtungsgrad gemäß DIN 18125-2. Regelbeprobungsumfang an mindestens 4 Stellen aus jeder Schüttlage oder gemäß QMP.
|  | Position | 1 | Stck |  | 0 |  | 0 | 0 | 19% | Ja
01.02.02.2 | Wasserdurchlässigkeit
Bestimmung der Wasserdurchlässigkeit gemäß DIN EN ISO 17892-11. Im Versuchszylinder mit Standrohren (ZY - Versuch) oder Druckerzeuger/ Triaxialzelle (TX - Versuch) nach Wahl des AN. Regelbeprobungsumfang an mindestens 4 Stellen aus jeder Schüttlage und jeweils eine Probe im Bereich der Fugen zwischen den Schüttlagen oder gemäß QMP.
|  | Position | 1 | Stck |  | 0 |  | 0 | 0 | 19% | Ja
01.02.02.3 | Wasserdurchlässigkeit TX-Versuch
Bestimmung der Wasserdurchlässigkeit gemäß DIN EN ISO 17892-11. In der Triaxialzelle (TX - Versuch). Einschließlich Messung der Zu- und Einlaufmenge bis zum Nachweis der Kontinuität. Ausführung nur auf gesonderter Anforderung des Bauherrn/ Bauleitung.
|  | Position | 1 | Stck |  | 0 |  | 0 | 0 | 19% | Nein
01.02.02.4 | Komb. Sieb- u.Sedimentationsanalyse
Ermittlung der Korngrößenverteilung gemäß DIN EN ISO 17892-4 durch kombinierte Sieb- und Sedimentationsanalyse. Regelbeprobungsumfang mindestens eine Untersuchung je Schüttlage oder gemäß QMP.
|  | Position | 1 | Stck |  | 0 |  | 0 | 0 | 19% | Ja
01.02.02.5 | Korngrößenverteilung Sedimentation
Ermittlung der Korngrößenverteilung gemäß DIN EN ISO 17892-4 durch Sedimentationsanalyse. Regelbeprobungsumfang mindestens eine Untersuchung je Schüttlage oder gemäß QMP.
|  | Position | 1 | Stck |  | 0 |  | 0 | 0 | 19% | Nein
01.02.02.6 | Zustandsgrenzen
Bestimmung der Zustandsgrenzen (Konsistenzgrenzen) gemäß DIN EN ISO 17892-12 (Fließ- und Ausrollgrenze) und DIN 18122-2 (Schrumpfgrenze). Regelbeprobungsumfang mindestens eine Untersuchung je Schüttlage oder gemäß QMP.
|  | Position | 1 | Stck |  | 0 |  | 0 | 0 | 19% | Ja
01.02.02.7 | Wasseraufnahmevermögen
Bestimmung des Wasseraufnahmevermögens gemäß DIN 18132. Regelbeprobungsumfang mindestens eine Untersuchung je Schüttlage oder gemäß QMP.
|  | Position | 1 | Stck |  | 0 |  | 0 | 0 | 19% | Ja
01.02.02.8 | Zusatz zur Homogenitätsprüfung
Zusätzliche Prüfungen zur Homogenitätsprüfung: Wassergehaltsbestimmung gemäß DIN EN ISO 17892-1 und Bestimmung des Wasseraufnahmevermögens gemäß DIN 18132. Regelbeprobungsumfang je Schüttlage mindestens 5 Stichproben gemäß GDA E 3-5 oder gemäß QMP.
|  | Position | 1 | Stck |  | 0 |  | 0 | 0 | 19% | Ja
01.02.02.9 | Carbonatgehalt
Bestimmung des Carbonatgehalts gem. DIN 18129. Beprobungsumfang gemäß QMP.
|  | Position | 1 | Stck |  | 0 |  | 0 | 0 | 19% | Ja
01.02.02.10 | Glühverlust
Bestimmung des Glühverlusts (organische Bestandteile) gemäß DIN 18128. Beprobungsumfang gemäß QMP.
|  | Position | 1 | Stck |  | 0 |  | 0 | 0 | 19% | Ja
01.02.03 | Mineral. Schutz-/ Speicherschicht | Abschnitt |  |  |  | 0 |  | 0 | 0 | 19% | Ja
01.02.03.1 | Korngrößenverteilung Siebanalyse
Ermittlung der Korngrößenverteilung gemäß DIN EN ISO 17892-1 durch Siebanalyse nach nassem Abtrennen der Feinanteile.
|  | Position | 1 | Stck |  | 0 |  | 0 | 0 | 19% | Ja
01.02.03.2 | Kornform
Bestimmung der Kornform - Kornformkennzahl (DIN EN 933-4). Regelbeprobungsumfang mindestens eine Untersuchung je Lage und Bodenmaterial oder gemäß QMP.
|  | Position | 1 | Stck |  | 0 |  | 0 | 0 | 19% | Ja
01.02.03.3 | Trockendichte/ Verdichtungsgrad
Bestimmung der Trockendichte/ Verdichtungsgrad gemäß DIN 18125 oder gemäß DIN EN ISO 17892-2. Beprobungsumfang gemäß QMP. Regelbeprobungsumfang mindestens 4 Untersuchungen je Lage und Bodenmaterial oder gemäß QMP.
|  | Position | 1 | Stck |  | 0 |  | 0 | 0 | 19% | Ja
01.02.03.4 | Proctorversuch (100 mm Durchmesser)
Proctorversuch gemäß DIN 18127 mit Durchmesser des Versuchszylinders 100 mm für zulässiges Größtkorn 20,0 mm. Beprobungsumfang gemäß QMP.
|  | Position | 1 | Stck |  | 0 |  | 0 | 0 | 19% | Ja
01.02.03.5 | Wasserdurchlässigkeit ZY-Versuch
Bestimmung der Wasserdurchlässigkeit gemäß DIN EN ISO 17892-11. Im Versuchszylinder mit Standrohren oder Druckerzeuger für alle Bodenarten (ZY - Versuch). Beprobungsumfang gemäß QMP.
|  | Position | 1 | Stck |  | 0 |  | 0 | 0 | 19% | Ja
01.02.03.6 | Bestimmung Gesamtcarbonatgehalt
Bestimmung des Gesamtcarbonatgehalts gem. GDA E 3-12. Beprobungsumfang gemäß QMP.
|  | Position | 1 | Stck |  | 0 |  | 0 | 0 | 19% | Ja
01.02.04 | Mineralische Entwässerungsschicht | Abschnitt |  |  |  | 0 |  | 0 | 0 | 19% | Ja
01.02.04.1 | Korngrößenverteilung Siebanalyse
Ermittlung der Korngrößenverteilung gemäß DIN EN ISO 17892-4 durch Siebanalyse nach nassem Abtrennen der Feinanteile. Regelbeprobungsumfang mindestens 4 Untersuchungen je Lage und Bodenmaterial oder gemäß QMP.
|  | Position | 1 | Stck |  | 0 |  | 0 | 0 | 19% | Ja
01.02.04.2 | Kornform
Bestimmung der Kornform - Kornformkennzahl (DIN EN 933-4). Regelbeprobungsumfang mindestens eine Untersuchung je Lage und Bodenmaterial oder gemäß QMP.
|  | Position | 1 | Stck |  | 0 |  | 0 | 0 | 19% | Ja
01.02.04.3 | Bestimmung Gesamtcarbonatgehalt
Bestimmung des Gesamtcarbonatgehalts gem. GDA E 3-12. Regelbeprobungsumfang mindestens eine Untersuchung je Lage und Bodenmaterial oder gemäß QMP.
|  | Position | 1 | Stck |  | 0 |  | 0 | 0 | 19% | Ja
01.02.04.4 | Wasserdurchlässigkeit ZY-Versuch
Bestimmung der Wasserdurchlässigkeit gemäß DIN EN ISO 17892-11. Im Versuchszylinder mit Standrohren oder Druckerzeuger für alle Bodenarten (ZY - Versuch). Beprobungsumfang gemäß QMP.
|  | Position | 1 | Stck |  | 0 |  | 0 | 0 | 19% | Ja
01.02.04.5 | Kornfestigkeit
Bestimmung der Kornfestigkeit nach GDA E 3-12. Beprobungsumfang gemäß QMP.
|  | Position | 1 | Stck |  | 0 |  | 0 | 0 | 19% | Ja
01.02.04.6 | Petrografische Beschreibung
Gesteinskundliche Bestimmung der Petrografische Beschreibung nach DIN EN 932-3. Stoffliche Kennzeichnung nach der TP GESTEIN-STB, 2008 für industriell hergestellte Gesteinskörnungen nach Abschnitt 3.1.4 und für Recyclingbaustoffe nach Abschnitt 3.1.5.
|  | Position | 1 | Stck |  | 0 |  | 0 | 0 | 19% | Ja
01.02.04.7 | Hausmüllverbrennungsasche (HMV-Asche)
Bestimmung der stofflichen Kennzeichnung von Hausmüllverbrennungsasche nach TP GESTEIN-STB, 2008 Teil 3.1.4.
|  | Position | 1 | Stck |  | 0 |  | 0 | 0 | 19% | Ja
01.02.04.8 | Rezyklierte Gesteinskörnungen
Bestimmung der stofflichen Kennzeichnung von groben rezyklierten Gesteinskörnungen nach TP GESTEIN-STB, 2008 Teil 3.1.5.
|  | Position | 1 | Stck |  | 0 |  | 0 | 0 | 19% | Ja
01.02.05 | Deponieasphaltdichtung | Abschnitt |  |  |  | 0 |  | 0 | 0 | 19% | Ja
01.02.05.1 | Kontrolle Anlieferung Mischgutes auf Baustelle
Lieferscheinkontrolle, visuell, alle erforderlichen Angaben, je Lieferung Entladetemperatur, direkte Messung mit Einstechthermometer, je Lieferung Beschaffenheit des Asphaltmischgutes, visuell, je Lieferung
|  | Position | 1 | St |  | 0 |  | 0 | 0 | 19% | Ja
01.02.05.2 | Bindemittelgehalt
Bindemittelgehalt TP Asphalt-StB Teil 1 Regelbeprobungsumfang mindestens drei Untersuchungen je Lage oder gem. QMP
|  | Position | 1 | St |  | 0 |  | 0 | 0 | 19% | Ja
01.02.05.3 | Korngrößenverteilung
Korngrößenverteilung TP Asphalt-StB Teil 1 Regelbeprobungsumfang mindestens drei Untersuchungen je Lage oder gem. QMP
|  | Position | 1 | St |  | 0 |  | 0 | 0 | 19% | Ja
01.02.05.4 | Erweichungspunkt RuK
Erweichungspunkt RuK am rückgewonnen Bindemittel gem. TP Asphalt-StB Teil 3 DIN EN 1427 Regelbeprobungsumfang mindestens drei Untersuchungen je Lage oder gem. QMP
|  | Position | 1 | St |  | 0 |  | 0 | 0 | 19% | Ja
01.02.05.5 | Rohdichte Asphaltmischgut
Rohdichte Asphaltmischgut gem. TP Asphalt-StB, Teil 5 Regelbeprobungsumfang mindestens drei Untersuchungen je Lage oder gem. QMP
|  | Position | 1 | St |  | 0 |  | 0 | 0 | 19% | Ja
01.02.05.6 | Marshall-Probekörper
Marshall-Probekörper 2x20 Schläge in Anlehnung an TP Asphalt-StB, Teil 30 Regelbeprobungsumfang mindestens drei Untersuchungen je Lage oder gem. QMP
|  | Position | 1 | St |  | 0 |  | 0 | 0 | 19% | Ja
01.02.05.7 | Raumdichte
Raumdichte am Marshall-Probekörper gem. TP Asphalt-StB, Teil 6 Regelbeprobungsumfang mindestens drei Untersuchungen je Lage oder gem. QMP
|  | Position | 1 | St |  | 0 |  | 0 | 0 | 19% | Ja
01.02.05.8 | Hohlraumgehalt
Hohlraumgehalt Raumdichte am Marshall-Probekörper TP Asphalt-StB, Teil 8 Regelbeprobungsumfang mindestens drei Untersuchungen je Lage oder gem. QMP
|  | Position | 1 | St |  | 0 |  | 0 | 0 | 19% | Ja
01.02.05.9 | Fiktiver Hohlraumgehalt
Fiktiver Hohlraumgehalt im Mineralgemisch HM, bit gem. TP Asphalt-StB, Teil 8 Regelbeprobungsumfang mindestens drei Untersuchungen je Lage oder gem. QMP
|  | Position | 1 | St |  | 0 |  | 0 | 0 | 19% | Ja
01.02.05.10 | Bindemittelvolumen
Bindemittelvolumen HB gem. TP Asphalt-StB, Teil 8 Regelbeprobungsumfang mindestens drei Untersuchungen je Lage oder gem. QMP
|  | Position | 1 | St |  | 0 |  | 0 | 0 | 19% | Ja
01.02.05.11 | Hohlraumausfüllungsgrad
Hohlraumausfüllungsgrad HA gem. TP Asphalt-StB, Teil 8 Regelbeprobungsumfang mindestens drei Untersuchungen je Lage oder gem. QMP
|  | Position | 1 | St |  | 0 |  | 0 | 0 | 19% | Ja
01.02.05.12 | Einbaukontrolle Unterlage
Untersuchungen beim Einbau Laufende Prüfung/visuelle Kontrolle und Dokumentation der Beschaffenheit, Festigkeit, Ebenheit sowie Temperatur der Unterlage mit dem 4 m Richtscheit und Thermometer
|  | Position | 1 | St |  | 0 |  | 0 | 0 | 19% | Ja
01.02.05.13 | Einbaukontrolle Bitumenanstrichs
Untersuchungen beim Einbau Laufende Prüfung/visuelle Kontrolle und Dokumentation der Güte der Nahtflanke, Nahtgeometrie, Sauberkeit, Vollflächigkeit des aufgebrachten Bitumenanstrichs gem. Nr. 4.2.1 Abs. 2 Ziff. 4 der Güterichtlinie vor dem Weiterbau, jede Naht
|  | Position | 1 | St |  | 0 |  | 0 | 0 | 19% | Ja
01.02.05.14 | Einbaukontrolle Asphaltmischguttemperatur
Untersuchungen beim Einbau Laufende Prüfung/Kontrolle und Dokumentation der Asphaltmischguttemperatur im Fertiger vor der Bohle
|  | Position | 1 | St |  | 0 |  | 0 | 0 | 19% | Ja
01.02.05.15 | Einbaukontrolle Schichtdicke
Untersuchungen beim Einbau Laufende Prüfung/Kontrolle und Dokumentation der Einbaudicke gemäß Anforderung Güterichtlinie bzw. QMP durch direkte Messung am Rand mit dem Metermaß
|  | Position | 1 | St |  | 0 |  | 0 | 0 | 19% | Ja
01.02.05.16 | Einbaukontrolle Geräteeinsatz
Untersuchungen beim Einbau Laufende visuelle Prüfung/Kontrolle und Dokumentation der eingesetzten Geräte
|  | Position | 1 | St |  | 0 |  | 0 | 0 | 19% | Ja
01.02.05.17 | Einbaukontrolle m. Nahtherstellung
Untersuchungen beim Einbau Laufende visuelle Prüfung/Kontrolle und Dokumentation des Einbaus inkl. der Nahtnachbehandlung
|  | Position | 1 | St |  | 0 |  | 0 | 0 | 19% | Ja
01.02.05.18 | Prüfung Schichtdicken
Untersuchungen an Ausbaustücken / Bohrkernen Prüfung/Kontrolle und Dokumentation der Schichtdicken gem. TP Asphalt-StB, Teil 29 mindestens 3 Untersuchungen je Lage oder gem. QMP
|  | Position | 1 | St |  | 0 |  | 0 | 0 | 19% | Ja
01.02.05.19 | Prüfung Ausbaustücke/ Bohrkerne
Untersuchungen an Ausbaustücken / Bohrkernen Prüfung/ visuelle Kontrolle und Dokumentation der Ausbaustücke/ Bohrkerne Æ = 150 mm auf den Schichten- und Lagenverbund mindestens 3 Untersuchungen je Lage oder gem. QMP
|  | Position | 1 | St |  | 0 |  | 0 | 0 | 19% | Ja
01.02.05.20 | Prüfung Hohlraumgehalt
Untersuchungen an Ausbaustücken / Bohrkernen Prüfung/ Kontrolle und Dokumentation des Hohlraumgehaltes gem. TP Asphalt-StB, Teil 6 u.8 mindestens 3 Untersuchungen je Lage oder gem. QMP
|  | Position | 1 | St |  | 0 |  | 0 | 0 | 19% | Ja
01.02.05.21 | Zerstörungsfreie Prüfung Nähte
Zerstörungsfreie Untersuchungen an der fertigen Schicht Prüfung/Kontrolle und Dokumentation der Homogenität und Dichtigkeit der Nähte mittels Vakuumglocke mindestens 3 Untersuchungen je Lage oder gem. QMP
|  | Position | 1 | St |  | 0 |  | 0 | 0 | 19% | Ja
01.02.05.22 | Zerstörungsfreie Prüfung Hohlraumgehalt m. Sonde
Zerstörungsfreie Untersuchungen an der fertigen Schicht Prüfung/Kontrolle und Dokumentation des Hohlraumgehaltes mittels Isotopensonden-/PDM-Sondenmessung mindestens 3 Untersuchungen der EP je Lage oder gem. QMP und Bewertung der Messwerte durch die FP
|  | Position | 1 | St |  | 0 |  | 0 | 0 | 19% | Ja
01.02.05.23 | Zerstörungsfreie Schichtdickenmessung
Zerstörungsfreie Untersuchungen an der fertigen Schicht Prüfung/Kontrolle und Dokumentation der Schichtdicke nach dem Wirbelstromverfahren bzw. mit Georadar mindestens 3 Untersuchungen je Lage (gemeinsame Messung mit der EP)
|  | Position | 1 | St |  | 0 |  | 0 | 0 | 19% | Ja
01.02.05.24 | Ebenheitsmessung
Zerstörungsfreie Untersuchungen an der fertigen Schicht Prüfung/Kontrolle und Dokumentation der Ebenheit in alle Richtungen mit dem 4 m Richtscheit mindestens 3 Untersuchungen je Lage oder gem. QMP
|  | Position | 1 | St |  | 0 |  | 0 | 0 | 19% | Ja
01.03 | Feld- und Laboruntersuchung | Bereich |  |  |  | 0 |  | 0 | 0 | 19% | Ja
01.03.01 | Geologische/ technische Barriere | Abschnitt |  |  |  | 0 |  | 0 | 0 | 19% | Ja
01.03.01.1 | Trockendichte/ Verdichtungsgrad
Bestimmung der Trockendichte/ Verdichtungsgrad gemäß DIN 18125-2. Beprobungsumfang je 1.000 m2 und Lage, mindestens aber an drei verschiedenen Stellen oder gemäß QMP. Entnahme im unteren Drittel der jeweiligen Lage.
|  | Position | 1 | Stck |  | 0 |  | 0 | 0 | 19% | Ja
01.03.01.2 | Wassergehalt
Wassergehaltsbestimmung gemäß DIN EN ISO 17892-1. Beprobungsumfang je 1.000 m2 und Lage, mindestens aber an drei verschiedenen Stellen oder gemäß QMP.
|  | Position | 1 | Stck |  | 0 |  | 0 | 0 | 19% | Ja
01.03.01.3 | Wasserdurchlässigkeit
Bestimmung der Wasserdurchlässigkeit gemäß DIN EN ISO 17892-11. Im Versuchszylinder mit Standrohren (ZY - Versuch) oder Druckerzeuger/ Triaxialzelle (TX - Versuch) nach Wahl des AN. Regelbeprobungsumfang je 1.000 m2 und Lage, mindestens aber an drei verschiedenen Stellen oder gemäß QMP.
|  | Position | 1 | Stck |  | 0 |  | 0 | 0 | 19% | Ja
01.03.01.4 | Wasserdurchlässigkeit TX-Versuch
Bestimmung der Wasserdurchlässigkeit gemäß DIN EN ISO 17892-11. In der Triaxialzelle (TX - Versuch). Einschließlich Messung der Zu- und Einlaufmenge bis zum Nachweis der Kontinuität. Ausführung nur auf gesonderter Anforderung des Bauherrn/ Bauleitung.
|  | Position | 1 | Stck |  | 0 |  | 0 | 0 | 19% | Nein
01.03.01.5 | Komb. Sieb- u.Sedimentationsanalyse
Ermittlung der Korngrößenverteilung gemäß DIN EN ISO 17892-4 durch kombinierte Sieb- und Sedimentationsanalyse. Regelbeprobungsumfang je 4.000 m2 (jede 4.Probe) und Lage, mindestens jedoch 1 mal pro Einbautag bzw. Teilfläche oder gemäß QMP.
|  | Position | 1 | Stck |  | 0 |  | 0 | 0 | 19% | Ja
01.03.01.6 | Korngrößenverteilung Sedimentation
Ermittlung der Korngrößenverteilung gemäß DIN EN ISO 17892-4 durch Sedimentationsanalyse. Regelbeprobungsumfang je 4.000 m2 (jede 4.Probe) und Lage, mindestens jedoch 1 mal pro Einbautag bzw. Teilfläche oder gemäß QMP.
|  | Position | 1 | Stck |  | 0 |  | 0 | 0 | 19% | Ja
01.03.01.7 | Proctorversuch (100 mm Durchmesser)
Proctorversuch gemäß DIN 18127 mit Durchmesser des Versuchszylinders 100 mm für zulässiges Größtkorn 20,0 mm. Regelbeprobungsumfang je 4.000 m2 (jede 4.Probe) und Lage, mindestens jedoch 1 mal pro Einbautag bzw. Teilfläche oder gemäß QMP.
|  | Position | 1 | Stck |  | 0 |  | 0 | 0 | 19% | Ja
01.03.01.8 | Proctorversuch (150 mm Durchmesser)
Proctorversuch gemäß DIN 18127 mit Durchmesser des Versuchszylinders 150 mm für zulässiges Größtkorn über 20 bis 31,5 mm. Regelbeprobungsumfang je 4.000 m2 (jede 4.Probe) und Lage, mindestens jedoch 1 mal pro Einbautag bzw. Teilfläche oder gemäß QMP.
|  | Position | 1 | Stck |  | 0 |  | 0 | 0 | 19% | Nein
01.03.02 | Mineralische Dichtung | Abschnitt |  |  |  | 0 |  | 0 | 0 | 19% | Ja
01.03.02.1 | Trockendichte/ Verdichtungsgrad
Bestimmung der Trockendichte/ Verdichtungsgrad gemäß DIN 18125-2. Regelbeprobungsumfang je 1.000 m2 und Lage, mindestens aber an drei verschiedenen Stellen. Entnahme im unteren Drittel der jeweiligen Lage oder gemäß QMP.
|  | Position | 1 | Stck |  | 0 |  | 0 | 0 | 19% | Ja
01.03.02.2 | Trockendichte/ Verdichtungsgrad Horizontal
Bestimmung der Trockendichte/ Verdichtungsgrad gemäß DIN 18125-2 bei Einbau in horizontalen Lagen. Regelbeprobungsumfang jeweils alle 30 m je Einbaulage oder gemäß QMP.
|  | Position | 1 | Stck |  | 0 |  | 0 | 0 | 19% | Nein
01.03.02.3 | Wassergehalt
Wassergehaltsbestimmung gemäß DIN EN ISO 17892-1. Regelbeprobungsumfang je 1.000 m2 und Lage, mindestens aber an drei verschiedenen Stellen oder gemäß QMP.
|  | Position | 1 | Stck |  | 0 |  | 0 | 0 | 19% | Ja
01.03.02.4 | Wasserdurchlässigkeit
Bestimmung der Wasserdurchlässigkeit gemäß DIN EN ISO 17892-1. Im Versuchszylinder mit Standrohren (ZY - Versuch) oder Druckerzeuger/ Triaxialzelle (TX - Versuch) nach Wahl des AN. Regelbeprobungsumfang je 1.000 m2 und Lage, mindestens aber an drei verschiedenen Stellen oder gemäß QMP.
|  | Position | 1 | Stck |  | 0 |  | 0 | 0 | 19% | Ja
01.03.02.5 | Wasserdurchlässigkeit TX-Versuch
Bestimmung der Wasserdurchlässigkeit gemäß DIN EN ISO 17892-11. In der Triaxialzelle (TX - Versuch). Einschließlich Messung der Zu- und Einlaufmenge bis zum Nachweis der Kontinuität. Ausführung nur auf gesonderter Anforderung des Bauherrn/ Bauleitung.
|  | Position | 1 | Stck |  | 0 |  | 0 | 0 | 19% | Nein
01.03.02.6 | Korngrößenverteilung Sedimentation
Ermittlung der Korngrößenverteilung gemäß DIN EN ISO 17892-4 durch Sedimentationsanalyse. Regelbeprobungsumfang je 4.000 m2 (jede 4.Probe) und Lage, mindestens jedoch 1 mal pro Einbautag bzw. Teilfläche oder gemäß QMP.
|  | Position | 1 | Stck |  | 0 |  | 0 | 0 | 19% | Ja
01.03.02.7 | Komb. Sieb- u.Sedimentationsanalyse
Ermittlung der Korngrößenverteilung gemäß DIN EN ISO 17892-4 durch kombinierte Sieb- und Sedimentationsanalyse (bindige Materialien mit Größtkorn bis max. 31,5 mm). Regelbeprobungsumfang je 4.000 m2 (jede 4.Probe) und Lage, mindestens jedoch 1 mal pro Einbautag bzw. Teilfläche oder gemäß QMP.
|  | Position | 1 | Stck |  | 0 |  | 0 | 0 | 19% | Nein
01.03.02.8 | Proctorversuch (100 mm Durchmesser)
Proctorversuch gemäß DIN 18127 mit Durchmesser des Versuchszylinders 100 mm für zulässiges Größtkorn 20,0 mm. Regelbeprobungsumfang je 4.000 m2 (jede 4.Probe) und Lage, mindestens jedoch 1 mal pro Einbautag bzw. Teilfläche oder gemäß QMP.
|  | Position | 1 | Stck |  | 0 |  | 0 | 0 | 19% | Ja
01.03.02.9 | Proctorversuch (150 mm Durchmesser)
Proctorversuch gemäß DIN 18127 mit Durchmesser des Versuchszylinders 150 mm für zulässiges Größtkorn über 20 bis 31,5 mm. Regelbeprobungsumfang je 4.000 m2 (jede 4.Probe) und Lage, mindestens jedoch 1 mal pro Einbautag bzw. Teilfläche oder gemäß QMP.
|  | Position | 1 | Stck |  | 0 |  | 0 | 0 | 19% | Nein
01.03.02.10 | Carbonatgehalt
Bestimmung des Carbonatgehalts gem. DIN 18129. Beprobungsumfang gemäß QMP.
|  | Position | 1 | Stck |  | 0 |  | 0 | 0 | 19% | Ja
01.03.02.11 | Glühverlust
Bestimmung des Glühverlusts (organische Bestandteile) gemäß DIN 18128. Beprobungsumfang gemäß QMP.
|  | Position | 1 | Stck |  | 0 |  | 0 | 0 | 19% | Ja
01.03.03 | Mineral. Schutz-/ Speicherschicht | Abschnitt |  |  |  | 0 |  | 0 | 0 | 19% | Ja
01.03.03.1 | Korngrößenverteilung Siebanalyse
Ermittlung der Korngrößenverteilung gemäß DIN EN ISO 17892-4 durch Siebanalyse nach nassem Abtrennen der Feinanteile. Regelbeprobungsumfang je 3.000 m2, mindestens aber einmal je Bodenmaterial oder gemäß QMP.
|  | Position | 1 | Stck |  | 0 |  | 0 | 0 | 19% | Ja
01.03.03.2 | Kornform
Bestimmung der Kornform - Kornformkennzahl (DIN EN 933-4). Regelbeprobungsumfang je 15.000 m2, mindestens aber einmal je Bodenmaterial oder gemäß QMP.
|  | Position | 1 | Stck |  | 0 |  | 0 | 0 | 19% | Ja
01.03.03.3 | Wasserdurchlässigkeit ZY-Versuch
Bestimmung der Wasserdurchlässigkeit gemäß DIN EN ISO 17892-11. Im Versuchszylinder mit Standrohren oder Druckerzeuger für alle Bodenarten (ZY - Versuch). Beprobungsumfang gemäß QMP.
|  | Position | 1 | Stck |  | 0 |  | 0 | 0 | 19% | Ja
01.03.03.4 | Trockendichte/ Verdichtungsgrad
Bestimmung der Trockendichte/ Verdichtungsgrad gemäß DIN 18125 oder gemäß DIN EN ISO 17892-2. Beprobungsumfang gemäß QMP.
|  | Position | 1 | Stck |  | 0 |  | 0 | 0 | 19% | Ja
01.03.03.5 | Proctorversuch (100 mm Durchmesser)
Proctorversuch gemäß DIN 18127 mit Durchmesser des Versuchszylinders 100 mm für zulässiges Größtkorn 20,0 mm. Beprobungsumfang gemäß QMP.
|  | Position | 1 | Stck |  | 0 |  | 0 | 0 | 19% | Ja
01.03.03.6 | Wassergehalt
Wassergehaltsbestimmung gemäß DIN EN ISO 17892-1. Beprobungsumfang gemäß QMP.
|  | Position | 1 | Stck |  | 0 |  | 0 | 0 | 19% | Ja
01.03.04 | Mineralische Entwässerungsschicht | Abschnitt |  |  |  | 0 |  | 0 | 0 | 19% | Ja
01.03.04.1 | Korngrößenverteilung Siebanalyse
Ermittlung der Korngrößenverteilung gemäß DIN EN ISO 17892-4 durch Siebanalyse nach nassem Abtrennen der Feinanteile. Regelbeprobungsumfang je 3.000 m2, mindestens aber einmal je Bodenmaterial oder gemäß QMP.
|  | Position | 1 | Stck |  | 0 |  | 0 | 0 | 19% | Ja
01.03.04.2 | Bestimmung Gesamtcarbonatgehalt
Bestimmung des Gesamtcarbonatgehalts gem. GDA E 3-12. Regelbeprobungsumfang je 15.000 m2, mindestens aber einmal je Bodenmaterial oder gemäß QMP.
|  | Position | 1 | Stck |  | 0 |  | 0 | 0 | 19% | Ja
01.03.04.3 | Kornform
Bestimmung der Kornform - Kornformkennzahl (DIN EN 933-4). Regelbeprobungsumfang je 15.000 m2, mindestens aber einmal je Bodenmaterial oder gemäß QMP.
|  | Position | 1 | Stck |  | 0 |  | 0 | 0 | 19% | Ja
01.03.04.4 | Wasserdurchlässigkeit ZY-Versuch
Bestimmung der Wasserdurchlässigkeit gemäß DIN EN ISO 17892-11. Im Versuchszylinder mit Standrohren oder Druckerzeuger für alle Bodenarten (ZY - Versuch). Beprobungsumfang gemäß QMP.
|  | Position | 1 | Stck |  | 0 |  | 0 | 0 | 19% | Ja
01.03.04.5 | Kornfestigkeit
Bestimmung der Kornfestigkeit nach GDA E 3-12. Beprobungsumfang gemäß QMP.
|  | Position | 1 | Stck |  | 0 |  | 0 | 0 | 19% | Ja
01.03.05 | Deponieasphaltdichtung | Abschnitt |  |  |  | 0 |  | 0 | 0 | 19% | Ja
01.03.05.1 | Kontrollen Anlieferung Mischgutes auf Baustelle
Lieferscheinkontrolle, visuell, alle erforderlichen Angaben, Stichproben Entladetemperatur, direkte Messung mit Einstechthermometer, Stichproben Beschaffenheit des Asphaltmischgutes, visuell, Stichproben
|  | Position | 1 | St |  | 0 |  | 0 | 0 | 19% | Ja
01.03.05.2 | Bindemittelgehalt
Bindemittelgehalt TP Asphalt-StB Teil 1 Prüfumfang je 5000 m², mind. 3 Proben pro Maßnahme
|  | Position | 1 | St |  | 0 |  | 0 | 0 | 19% | Ja
01.03.05.3 | Korngrößenverteilung
Korngrößenverteilung TP Asphalt-StB Teil 1 Prüfumfang je 5000 m², mind. 3 Proben pro Maßnahme
|  | Position | 1 | St |  | 0 |  | 0 | 0 | 19% | Ja
01.03.05.4 | Erweichungspunkt RuK
Erweichungspunkt RuK am rückgewonnen Bindemittel gem. TP Asphalt-StB Teil 3 DIN EN 1427 Prüfumfang je 5000 m², mind. 3 Proben pro Maßnahme
|  | Position | 1 | St |  | 0 |  | 0 | 0 | 19% | Ja
01.03.05.5 | Rohdichte Asphaltmischgut
Rohdichte Asphaltmischgut gem. TP Asphalt-StB, Teil 5 Prüfumfang je 5000 m², mind. 3 Proben pro Maßnahme
|  | Position | 1 | St |  | 0 |  | 0 | 0 | 19% | Ja
01.03.05.6 | Marshall-Probekörper
Marshall-Probekörper 2x20 Schläge in Anlehnung an TP Asphalt-StB, Teil 30 Prüfumfang je 5000 m², mind. 3 Proben pro Maßnahme
|  | Position | 1 | St |  | 0 |  | 0 | 0 | 19% | Ja
01.03.05.7 | Raumdichte
Raumdichte am Marshall-Probekörper gem. TP Asphalt-StB, Teil 6 Prüfumfang je 5000 m², mind. 3 Proben pro Maßnahme
|  | Position | 1 | St |  | 0 |  | 0 | 0 | 19% | Ja
01.03.05.8 | Hohlraumgehalt
Hohlraumgehalt Raumdichte am Marshall-Probekörper TP Asphalt-StB, Teil 8 Prüfumfang je 5000 m², mind. 3 Proben pro Maßnahme
|  | Position | 1 | St |  | 0 |  | 0 | 0 | 19% | Ja
01.03.05.9 | Fiktiver Hohlraumgehalt
Fiktiver Hohlraumgehalt im Mineralgemisch HM, bit gem. TP Asphalt-StB, Teil 8 Prüfumfang je 5000 m², mind. 3 Proben pro Maßnahme
|  | Position | 1 | St |  | 0 |  | 0 | 0 | 19% | Ja
01.03.05.10 | Bindemittelvolumen
Bindemittelvolumen HB gem. TP Asphalt-StB, Teil 8 Prüfumfang je 5000 m², mind. 3 Proben pro Maßnahme
|  | Position | 1 | St |  | 0 |  | 0 | 0 | 19% | Ja
01.03.05.11 | Hohlraumausfüllungsgrad
Hohlraumausfüllungsgrad HA gem. TP Asphalt-StB, Teil 8 Prüfumfang je 5000 m², mind. 3 Proben pro Maßnahme
|  | Position | 1 | St |  | 0 |  | 0 | 0 | 19% | Ja
01.03.05.12 | Einbaukontrolle Unterlage
Untersuchungen beim Einbau Laufende Prüfung/visuelle Kontrolle und Dokumentation der Beschaffenheit, Festigkeit, Ebenheit sowie Temperatur der Unterlage mit dem 4 m Richtscheit und Thermometer
|  | Position | 1 | St |  | 0 |  | 0 | 0 | 19% | Ja
01.03.05.13 | Einbaukontrolle Bitumenanstrich
Untersuchungen beim Einbau Laufende Prüfung/visuelle Kontrolle und Dokumentation der Güte der Nahtflanke, Nahtgeometrie, Sauberkeit, Vollflächigkeit des aufgebrachten Bitumenanstrichs gem. Nr. 4.2.1 Abs.
|  | Position | 1 | St |  | 0 |  | 0 | 0 | 19% | Ja
01.03.05.14 | Einbaukontrolle Asphaltmischguttemperatur
Untersuchungen beim Einbau Laufende Prüfung/Kontrolle und Dokumentation der Asphaltmischguttemperatur im Fertiger vor der Bohle
|  | Position | 1 | St |  | 0 |  | 0 | 0 | 19% | Ja
01.03.05.15 | Einbaukontrolle Schichtdicke
Untersuchungen beim Einbau Laufende Prüfung/Kontrolle und Dokumentation der Einbaudicke gemäß Anforderung Güterichtlinie bzw. QMP durch direkte Messung am Rand mit dem Metermaß
|  | Position | 1 | St |  | 0 |  | 0 | 0 | 19% | Ja
01.03.05.16 | Einbaukontrolle Geräteeinsatz
Untersuchungen beim Einbau Laufende visuelle Prüfung/Kontrolle und Dokumentation der eingesetzten Geräte gemäß Festlegung Probefeldbau
|  | Position | 1 | St |  | 0 |  | 0 | 0 | 19% | Ja
01.03.05.17 | Einbaukontrolle m. Nahtherstellung
Untersuchungen beim Einbau Laufende visuelle Prüfung/Kontrolle und Dokumentation des Einbaus inkl. der Nahtnachbehandlung gemäß Güterichtlinie und Festlegung Probefeldbau
|  | Position | 1 | St |  | 0 |  | 0 | 0 | 19% | Ja
01.03.05.18 | Prüfung Schichtdicken
Untersuchungen an Ausbaustücken / Bohrkernen Prüfung/Kontrolle und Dokumentation der Schichtdicken gem. TP Asphalt-StB, Teil 29 Prüfumfang je 3000 m², mind. 3 Proben pro Maßnahme
|  | Position | 1 | St |  | 0 |  | 0 | 0 | 19% | Ja
01.03.05.19 | Prüfung Ausbaustücke/Bohrkerne
Untersuchungen an Ausbaustücken / Bohrkernen Prüfung/visuelle Kontrolle und Dokumentation der Ausbaustücke/Bohrkerne Æ = 150 mm auf den Schichten- und Lagenverbund Prüfumfang je 3000 m², mind. 3 Proben pro Maßnahme
|  | Position | 1 | St |  | 0 |  | 0 | 0 | 19% | Ja
01.03.05.20 | Prüfung Hohlraumgehaltes
Untersuchungen an Ausbaustücken / Bohrkernen Prüfung/Kontrolle und Dokumentation des Hohlraumgehaltes gem. TP Asphalt-StB, Teil 6 u.8 Prüfumfang je 3000 m², mind. 3 Proben pro Maßnahme
|  | Position | 1 | St |  | 0 |  | 0 | 0 | 19% | Ja
01.03.05.21 | Zerstörungsfreie Prüfung Nähte
Zerstörungsfreie Untersuchungen an der fertigen Schicht Prüfung/Kontrolle und Dokumentation der Homogenität und Dichtigkeit der Nähte mittels Vakuumglocke mindestens alle 100 m gemeinsame Messung mit der EP
|  | Position | 1 | St |  | 0 |  | 0 | 0 | 19% | Ja
01.03.05.22 | Zerstörungsfreie Prüfung Hohlraumgehaltes m. Sonde
Zerstörungsfreie Untersuchungen an der fertigen Schicht Prüfung/Kontrolle und Dokumentation des Hohlraumgehaltes mittels Isotopensonden-/PDM-Sondenmessung der EP je 100 m² und Bewertung der Messwerte durch die FP
|  | Position | 1 | St |  | 0 |  | 0 | 0 | 19% | Ja
01.03.05.23 | Zerstörungsfreie Schichtdickenmessung
Zerstörungsfreie Untersuchungen an der fertigen Schicht Prüfung/Kontrolle und Dokumentation der Schichtdicke nach dem Wirbelstromverfahren bzw. mit Georadar alle 100 m² (gemeinsame Messung mit der EP)
|  | Position | 1 | St |  | 0 |  | 0 | 0 | 19% | Ja
01.03.05.24 | Ebenheitsmessung
Zerstörungsfreie Untersuchungen an der fertigen Schicht Prüfung/Kontrolle und Dokumentation der Ebenheit in alle Richtungen mit dem 4 m Richtscheit mindestens 3 Untersuchungen je Lage oder gem. QMP
|  | Position | 1 | St |  | 0 |  | 0 | 0 | 19% | Ja
01.04 | Inspektionstätigkeiten vor Ort | Bereich |  |  |  | 0 |  | 0 | 0 | 19% | Ja
01.04.01 | Allgemein | Abschnitt |  |  |  | 0 |  | 0 | 0 | 19% | Ja
01.04.01.1 | Laborraum d.AG einrichten
Laborraum für die Leistungen der Fremdprüfung (FP) nach Wahl der FP zu Beginn der Baumaßnahme einrichten und nach Abschluss der Baumaßnahme räumen. Laborraum stellt der AG mit allen erforderlichen Anschlüssen. Laborraum befindet sich im Baustellenbereich. Einrichtung = Computer, Digitalcamera, Mobiltelefon, Baustellenfahrzeug, Geräte für Feld- und Laborversuche. Einschließlich Antransport, betriebsbereit einrichten sowie nach Abschluss der Baumaßnahme räumen. 70 v.H. des Einheitspreises werden nach Bereitstellung, der Rest nach Erfüllung der Leistung vergütet. Vorhalten, Unterhalten und Betreiben werden gesondert vergütet.
|  | Position | 1 | St |  | 0 |  | 0 | 0 | 19% | Ja
01.04.01.2 | Einrichtung vorhalten u.betreiben
Sämtliche Einrichtungen im Laborraum für die Leistungen der FP vorhalten, unterhalten und betreiben. Außer den vollen Monaten werden Teilzeiten nach Tagen zu 1/30 des Einheitspreises vergütet. Für die Dauer der Bauzeit.
|  | Position | 1 | Mt |  | 0 |  | 0 | 0 | 19% | Ja
01.04.02 | Baubegleitung vor Ort | Abschnitt |  |  |  | 0 |  | 0 | 0 | 19% | Ja
Kalkulationsgrundlage:
Kalkulationsgrundlage: Je 1.000 m² und Lage/ Schicht, 1 Ortstermin, davon 35 % Tagessatz FPvo.
|  | Text | [5 empty] | 0 | 0 | 19% | Nein
01.04.02.1 | Tagessatz FPvo
Tagespauschale Fremprüfer vor Ort (FPvo) für: - Begleitung des Probefeldbaus und der Durchführung der Untersuchungen am Probefeld - Fachtechnische Begleitung des Baus der mineralischen Komponenten des Abdichtungssystems gemäß bestätigtem Einbaukonzept einschließlich der Probeentnahmen. - Überwachung bei der Ausführung von qualitäts- und funktions-bestimmenden Arbeiten bzw. Maßnahmen. - Stichprobenartige Kontrolle der Eigenprüfung der ausführenden Baufirmen - Überwachung fertig gestellter Flächen einschließlich der Überbauung . - Baubegleitende Schichtdickenmessung Baubegleitende Bautagesberichte je Ortstermin in schriftlicher Form führen. Bildliche Dokumentation des Bauzustandes und Fortschrittes. Reise-, Übernachtungs- sowie Fahrkosten werden nicht gesondert vergütet. Einschließlich Stellung eines Baustellenfahrzeuges. Aufenthaltszeit vor Ort ohne Pause über 5,0 bis zu 8,5 Stunden. Arbeitszeit an Werktagen zwischen 6:00 und 20:00 Uhr.
|  | Position | 1 | St |  | 0 |  | 0 | 0 | 19% | Ja
Kalkulationsgrundlage:
Kalkulationsgrundlage: Je 1.000 m² und Lage/ Schicht, 1 Ortstermin, davon 65 % Halbtagessatz FPvo.
|  | Text | [5 empty] | 0 | 0 | 19% | Nein
01.04.02.2 | Halbtagessatz FPvo
Halbtagespauschale Fremprüfer vor Ort (FPVO) für: - Begleitung des Probefeldbaus und der Durchführung der Untersuchungen am Probefeld - Fachtechnische Begleitung des Baus der mineralischen Komponenten des Abdichtungssystems gemäß bestätigtem Einbaukonzept einschließlich der Probeentnahmen. - Überwachung bei der Ausführung von qualitäts- und funktions-bestimmenden Arbeiten bzw. Maßnahmen. - Stichprobenartige Kontrolle der Eigenprüfung der ausführenden Baufirmen - Überwachung fertig gestellter Flächen einschließlich der Überbauung . - Baubegleitende Schichtdickenmessung Baubegleitende Bautagesberichte je Ortstermin in schriftlicher Form führen. Bildliche Dokumentation des Bauzustandes und Fortschrittes. Reise-, Übernachtungs- sowie Fahrkosten werden nicht gesondert vergütet. Einschließlich Stellung eines Baustellenfahrzeuges. Aufenthaltszeit vor Ort ohne Pause bis zu 5,0 Stunden. Arbeitszeit an Werktagen zwischen 6:00 und 20:00 Uhr.
|  | Position | 1 | St |  | 0 |  | 0 | 0 | 19% | Ja
Kalkulationsgrundlage:
Kalkulationsgrundlage: Einmal pro Woche 1 Halbtagessatz vFP.
|  | Text | [5 empty] | 0 | 0 | 19% | Nein
01.04.02.3 | Halbtagessatz vFP
Halbtagespauschale des verantwortlichen Fremdprüfers (vFP) für die Anwesenheit/ Besichtigung vor Ort. Einschließlich der Teilnahme an Baubesprechungen, Abstimmungstermine mit Genehmigungsbehörden, Beratung des Bauherren und Ähnliches. Reise-, Übernachtungs- sowie Fahrkosten werden nicht gesondert vergütet. Teilnahme- bzw. Aufenthaltsdauer ohne Pause bis zu 3,0 Stunden.
|  | Position | 1 | St |  | 0 |  | 0 | 0 | 19% | Ja
01.05 | Stundensätze | Bereich |  |  |  | 0 |  | 0 | 0 | 19% | Ja
01.05.01 | Zum Nachweis | Abschnitt |  |  |  | 0 |  | 0 | 0 | 19% | Ja
01.05.01.1 | Stundensatz L-IS / L-PL
Stundenlohnarbeiten durch Arbeitskraefte auf Anordnung des AG ausfuehren. Der Verrechnungssatz fuer die jeweilige Arbeitskraft umfasst saemtliche Aufwendungen. Zuschlaege fuer Nacht-, Sonntags- und Feiertagsar- beit werden nach tariflichen Festlegungen gesondert verguetet. Stundensatz für Leiter Inspektionsstelle (L-IS) / Prüflaboratoriums (L-PL) .
|  | Position | 1 | Std |  | 0 |  | 0 | 0 | 19% | Ja
01.05.01.2 | Stundensatz vFP
Stundenlohnarbeiten durch Arbeitskraefte auf Anordnung des AG ausfuehren. Der Verrechnungssatz fuer die jeweilige Arbeitskraft umfasst saemtliche Aufwendungen. Zuschlaege fuer Nacht-, Sonntags- und Feiertagsar- beit werden nach tariflichen Festlegungen gesondert verguetet. Stundensatz für verantwortlicher Fremdprüfer (vFP).
|  | Position | 1 | Std |  | 0 |  | 0 | 0 | 19% | Ja
01.05.01.3 | Stundensatz FPvo
Stundenlohnarbeiten durch Arbeitskraefte auf Anordnung des AG ausfuehren. Der Verrechnungssatz fuer die jeweilige Arbeitskraft umfasst saemtliche Aufwendungen. Zuschlaege fuer Nacht-, Sonntags- und Feiertagsar- beit werden nach tariflichen Festlegungen gesondert verguetet. Stundensatz für Fremdprüfer vor Ort (FPVO).
|  | Position | 1 | Std |  | 0 |  | 0 | 0 | 19% | Ja